## 点検結果一覧表
長寿命化策定計画対象橋梁および点検結果
番号 |  | 橋梁名 | 橋長 (m) | 有効 幅員 | 径間数 | 上部工形式 |  |  | 代表的な 損傷部位 | 代表的な損傷内容 | 損傷の 判定区分 | 主な損傷の状態・補修の要否
| 路線名 | [5 empty] | 竣工年次 | 供用年数
1 | 近江１号線 | 寺田橋 | 16.2 | 1.6 | 1 | ＲＣ床版橋 | 1964 | 45 | 床版 | 鉄筋露出 | 無 | ・床版下面に、鉄筋露出が見られるものの部分的である。 ・Ｐ１橋脚にφ３０mmの穴あり ・右側地覆欠損 ・損傷は軽微であるが、鉄筋露出部から腐食が進行するため、地覆欠損部とあわせて補修するのが望ましい。
2 | 近江２号線 | 近江川橋 | 15.2 | 4 | 1 | ＲＣＴ桁橋 | 1969 | 40 | 無 | 無 | 無 | ・主桁に漏水、遊離石灰が多少見られるものの、補修を要する損傷はないと判断。
3 | 漆原線 | 漆原橋 | 70 | 3 | 1 | 鋼鈑桁橋 | 1964 | 45 | 主桁・横桁 | 腐食 | ｂ | ・主桁腐食、床版ひび割れは軽微。 ・橋脚柱ひびわれ（耐荷力不足） ・支承台座コン割れ
4 | 荒神原線 | 福長橋 | 75 | 4 | 4 | 鋼鈑桁橋 | 1926 | 83 | 主桁 | 腐食 | ｃ | ・鋼部材（主桁・横桁）に広範囲に錆が広がる。 ・床版ひびわれがごくわずかに見られる（ａ判定）
5 | 根妻線 | 根妻橋 | 56 | 3.2 | 7 | ＲＣＴ桁橋 | 1964 | 45 | 床版 | 床版ひびわれ （遊離石灰） | ｃ | ・主桁、横桁は軽微なひびわれ（ａ判定） ・床版にｃランクひびわれが見られる。
6 | 井ノ原線 | 井ノ原２号橋 | 37 | 4 | 1 | 鋼鈑桁橋 | 1990 | 19 | 無 | 無 | 無 | ・耐侯性鋼材に点錆が若干見られるが、補修不要と判断する。
7 | 近江畑線 | 近江橋 | 59.6 | 3.5 | 1 | 鋼鈑桁橋 | 1966 | 43 | 主桁・横桁 横構 | 腐食 | ｅ | ・鋼部材（主桁・横桁）の腐食が進んでおり、塗装塗り替えを要する。 ・床版にｃランクひびわれが見られる。 ・防護柵は破断や欠損の損傷が見られるため、取り替えを行う。
8 | 近江畑線 | 畑中央橋 | 17.1 | 4 | 1 | 鋼鈑桁橋 | 1980 | 29 | 無 | 無 | 無 | ・特に補修を要する損傷はなし。
9 | 黒坂中央線 | 黒坂中央橋 | 76.1 | 4.5 | 1 | 鋼Ｈ桁橋 | 1981 | 28 | 床版 | 床版ひびわれ （遊離石灰） | ｃ | ・床版にｃランクひびわれが見られる。
10 | 黒坂中央線 | 下菅橋 | 75.8 | 7 | 1 | 鋼Ｈ桁橋 | 1966 | 43 | 主桁・対傾構 | 腐食 | ｂ | ・高欄、パイルベントの腐食が進んでおり、塗装塗り替えを要する。 ・主桁腐食、床版ひびわれは軽微であり、補修不要と判断する。
11 | 久谷線 | 上菅橋 | 60 | 4 |  | 鋼鈑桁橋 | 1966 | 43 | 主桁・対傾構 | 腐食 | ｃ | ・鋼部材（主桁下フランジ・対傾構）に、表面的な腐食が発生し、部材全体に及んでいる。また防護柵全体に腐食が進んでいる。 ・Ａ１橋台およびＰ１橋脚支点部に遊間の異常が見られる。 ・Ａ１橋台パラペット部に遊離石灰発生。 ・損傷は軽微であり、補修は不要と判断する。
12 | 楢原線 | 印賀原橋 | 38 | 4.2 | 1 | 鋼鈑桁橋 | 1978 | 31 | 主桁・縦桁 横構 | 腐食 | ｂ | ・特に補修を要する損傷はなし。
13 | 根雨西側支２号線 | 八千代橋 | 31.8 | 3 | 1 | 鋼鈑桁橋 | 1976 | 33 | 対傾構・横構 | 腐食 | ｄ | ・鋼部材（主桁・横桁）の腐食が進んでおり、塗装塗り替えを要する。
14 | 金持２号線 | 神明橋 | 32 | 4 | 2 | ＲＣＴ桁橋 | 1969 | 40 | 床版 | 床版ひびわれ （遊離石灰） | ｃ | ・主桁下面の間詰部で漏水、遊離石灰が顕著に見られる。 ・床版防水工、伸縮装置の補修が必要と判断。
15 | 金持線 | 金持大橋 | 20 | 2.5 | 1 | 鋼Ｈ桁橋 | 1978 | 31 | 主桁 | 腐食 | ｃ | ・鋼部材（主桁・横桁）の腐食が進んでおり、塗装塗り替えを要する。
16 | 金持線 | 中橋 | 21.9 | 2.5 | 1 | 鋼Ｈ桁橋 | 1974 | 35 | 無 | 無 | 無 | ・特に補修を要する損傷はなし。
17 | 野谷線 | 野谷橋 | 16 | 3.3 | 1 | 鋼Ｈ桁橋 | 1972 | 37 | 主桁・横桁 | 腐食 | ｂ | ・鋼部材（主桁・横桁）の腐食が進んでおり、塗装塗り替えを要する。
18 | 大町線 | 大町橋 | 26 | 3 | 1 | ＲＣ箱桁橋 | 1981 | 28 | 主桁 | ひびわれ・漏水 遊離石灰 | ｄ | ・主桁下面の間詰部で漏水、遊離石灰が顕著に見られる。 ・床版防水工、伸縮装置の補修が必要と判断。
19 | 下榎柿ヶ瀬線 | 下榎橋 | 77 | 9 | 2 | 鋼Ｈ桁橋 | 1996 | 13 | 主桁・横桁 対傾構・横構 | 腐食 | ｂ | ・耐侯性鋼材に点錆およびうろこ状の錆が若干発生しているが、層状剥離・板厚減少までは至っていないため、補修不要と判断する。 ・その他、床版ひびわれ等も軽微であり、補修不要。
20 | 大井手線 | 津地橋 | 75.7 | 4 | 1 | 鋼Ｈ桁橋 | 1966 | 43 | 床版 | 床版ひびわれ （遊離石灰） | ｃ | ・主桁、高欄等の鋼部材は、腐食が見られるが軽微であり補修不要と判断。 ・床版にｃランクひびわれが見られる。 ・伸縮装置部の凹凸は維持工事で対応。
21 | 野田線 | 野田橋 | 75 | 7 | 2 | 鋼Ｈ桁橋 | 1986 | 23 | 下部工 | ひびわれ・漏水 遊離石灰 | ｄ | ・下部工にひびわれあり。
22 | 野田線 | 野田橋（歩道橋） | 76.3 | 4 | 4 | ＰＣ床版橋 （ＲＣＴ桁橋） | 1966 | 43 | 床版 | 床版ひびわれ （遊離石灰） | ｃ | ・鋼部材の腐食、床版ひびわれともに軽微であり、補修不要と判断。 ・橋台にアル骨によるひびわれが見られるものの、構造上主要部でないため補修不要と判断。
23 | 根雨２号線 | 祇園橋 | 37.6 | 5.5 | 1 | ＰＣＴ桁橋 | 1933 | 76 | 主桁・横桁 | ひびわれ・漏水 遊離石灰 | ｄ | ・ＲＣＴ桁全体にひびわれが見られる。 ・ＲＣ床版全体にひびわれが見られる。
24 | 下榎原線 | 摩利支天橋 | 19.5 | 3 | 1 | 鋼鈑桁橋 | 1978 | 31 | 主桁・横桁 | 腐食 | ｃ | ・鋼部材（主桁下フランジ・対傾構）に、表面的な腐食が発生し、部材全体に及んでいる。 ・路面全体に亀甲状のひびわれ（２ｍｍ） ・損傷は軽微であり、補修は不要と判断する。
25 | 大谷線 | 安原橋 | 71 | 6 | 2 | 鋼鈑桁橋 | 1994 | 15 | 主桁・横桁 横構 | 腐食 | ｃ | ・鋼部材（主桁・横桁）の腐食が進んでおり、塗装塗り替えを要する。
26 | 濁谷線 | 濁谷橋 | 23 | 3.5 | 1 | 鋼鈑桁橋 | 1968 | 41 | 主桁・横桁 | 腐食 | ｃ | ・鋼部材（主桁・横桁）の腐食が進んでおり、塗装塗り替えを要する。 ・床版にｃランクひびわれが見られる。 ・防護柵は車両衝突の影響と思われる変形や破断の損傷が見られるため、取り替えを行う。
27 | 日野金城１号線 | 津地新橋 | 21 | 5.7 | 1 | 鋼鈑桁橋 | 1992 | 17 | 主桁 | 腐食 | ｃ | ・鋼部材（主桁、対傾構）に点錆が広範囲に見られる。また、Ａ２橋台にｃランクひびわれ有り。
28 | 濁谷滝山線 | 新ひら橋 | 20.4 | 7 | 2 | ＲＣＴ桁橋 | 1996 | 13 | 路面 | 路面の凹凸 | 有 | ・特に補修を要する損傷はなし。
29 | 濁谷滝山線 | おしどり橋 | 82 | 7.25 | 3 | ＰＣ床版橋 | 1994 | 15 | 下部工 | ひびわれ・漏水 遊離石灰 | ｄ | ・特に補修を要する損傷はなし。
30 | 濁谷滝山線 | 天狗橋 | 108 | 7.25 | 2 | 鋼箱桁橋 | 1995 | 14 | 主桁 | 腐食 | ｃ | ・耐侯性鋼材に点錆が若干見られるが、補修不要と判断する。
31 | 濁谷滝山線 | 蕗のとう橋 | 40 | 7 | 2 | 鋼Ｈ桁橋 | 1996 | 13 | 主桁 | 腐食 | ｂ | ・耐侯性鋼材に点錆が若干見られるが、補修不要と判断する。
32 | 濁谷滝山線 | こぶし橋 | 92 | 8 | 3 | 鋼箱桁橋 | 1996 | 13 | 床版 | 床版ひびわれ （遊離石灰） | ｃ | ・床版（張り出し部）に、遊離石灰を伴う１方向のひびわれが発生。損傷は軽微。 ・地覆に軽微なひびわれあり。 ・Ａ１橋台パラペットに著しい遊離石灰およびガードレール基礎部の破損 ・ガードレール基礎部は要補修。
33 | 濁谷滝山線 | モミジ橋 | 66 | 7.5 | 3 | 鋼箱桁橋 | 1994 | 15 | 床版 | 床版ひびわれ （遊離石灰） | ｃ | ・床版（張り出し部）に、遊離石灰を伴う１方向のひびわれが発生。損傷は軽微。 ・地覆に軽微なひびわれあり。 ・舗装上にφ４００ｍｍのポットホールを複数箇所確認。 ・損傷は軽微であり、補修は不要と判断する。舗装のポットホールは維持工事で対応する必要あり。
34 | 濁谷滝山線 | 紫陽花橋 | 78 | 7 | 3 | 鋼Ｖ脚ラーメン橋 | 1996 | 13 | 縦桁 | 腐食 | ｃ | ・床版（張り出し部）に、遊離石灰を伴う１方向のひびわれが発生。損傷は軽微。 ・縦桁全体に鱗状の錆発生。耐候性鋼材の安定錆が形成されていない状況である。 ・損傷は軽微であり、補修は不要と判断する。
35 | 濁谷滝山線 | 不動山橋 | 52 | 7 | 1 | 鋼鈑桁橋 | 1999 | 10 | 床版 | 床版ひびわれ （遊離石灰） | ｃ | ・床版（張り出し部）に、遊離石灰を伴う１方向のひびわれが発生。損傷は軽微。 ・Ａ２橋台側支承の機能障害あり（土砂の堆積） ・損傷は軽微であり、補修は不要と判断する。
36 | 濁谷滝山線 | 龍王橋 | 57 | 7 | 1 | 鋼箱桁橋 | 1996 | 13 | 主桁・横桁 床版 | 腐食 | ｃ | ・耐侯性鋼材に点錆が若干見られるが、補修不要と判断する。 ・床版ひびわれがｃ判定であるが、信頼度が低い。架設年度も新しく（H5）対策不要と判断。
37 | 濁谷滝山線 | ツツジ橋 | 39 | 8.3 | 2 | 鋼箱桁橋 | 1993 | 16 | 主桁・横桁 | 腐食 | ｃ | ・耐侯性鋼材に点錆が若干見られるが、補修不要と判断する。 ・床版ひびわれがｃ判定であるが、張出床版の部分的な損傷であり、構造上の問題はないと考える（b判定)。架設年度も新しく（H5）対策不要と判断する。
38 | 横路線 | 横路橋 | 24 | 7 | 1 | 鋼Ｈ桁橋 | 2000 | 9 | 主桁・横桁 対傾構・横構 | 腐食 | ｃ | ・耐侯性鋼材に点錆が若干見られるが、補修不要と判断する。
39 | 黒坂藪津線 | 藪津橋 | 47 | 4.67 | 3 | ＲＣローゼ橋 | 1949 | 60 |  |  |  | ・長寿命化計画対象外。落橋の危険があり、全面現在通行止め。今後は定期点検のみ行い、落橋の危険を把握する。